## 鉛直
１）改良地盤の鉛直支持力の検討 | [7 empty] | （3）改良地盤の許容鉛直支持力の検討結果
（1）改良地盤の許容鉛直支持力の算定
qa= | min ( qa1, qa2 ) | [6 empty] | 基礎符号 |  |  |  | F1 | F2 | F23 | F24 | F22
[8 empty] | 位置 |  |  |  | 3-A | 2-A | 8-E | 6-B | 9-c1
＜複合地盤としての鉛直支持力機構より求められる鉛直支持力度qa1＞ | [7 empty] | 改良体 概要 | 改良体の直径 | d | [m] | 1 | 1 | 1 | 1 | 1
qa1= | 1 / Fs { qd・Ab + Σ ( τdi ・ hi ) Ls } / Af | [7 empty] | 改良体の間隔 | d' | [m] | 1 | 1 | 1 | 1 | 1
[9 empty] | 改良体長さ | L | [m] | 2.5 | 4 | 2.5 | 2.5 | 4
| qa： | 改良地盤の許容鉛直支持力 | [6 empty] | 改良体の設計基準強度 | Fc | [kN/m2]
| qa1： | 複合地盤としての鉛直力支持力機構より求まる許容鉛直支持力度 | [5 empty] | 改良下部地盤 | 粘着力 | C | [kN/m2] | 0 | 0 | 0 | 0 | 0
| qa2： | 改良体が独立して支持するとした場合の鉛直支持力機構より求まる許容鉛直支持力度 | [6 empty] | 内部摩擦角 | φ | [°]
| qd： | 下部地盤における極限鉛直支持力度 | [6 empty] | 下部地盤のγ（水中） | γ1 | [kN/m3] | 8 | 8 | 8 | 8 | 8
| Ab： | 改良地盤の底面積 | [6 empty] | 改良体先端平均N値 | N |  | 17 | 17 | 17 | 17 | 17
| τdi： | 改良地盤周面に作用する許容周面摩擦力度 | [6 empty] | ﾌｰﾁﾝｸﾞ巾(短辺） | Bb | [m] | 2 | 1 | 1 | 1 | 1
| hi： | 層厚 | [6 empty] | ﾌｰﾁﾝｸﾞ奥行 | Lb | [m] | 2 | 3 | 2 | 1 | 2
| Ls： | 改良地盤の外周の長さ | [6 empty] | 改良体本数 | n | [本] | 4 | 3 | 2 | 1 | 2
[9 empty] | 改良体の面積（一本） | Ap | [m2]
| Ru： | 改良体の極限鉛直支持力 | [6 empty] | ﾌｰﾁﾝｸﾞ面積 | Af | [m2]
| n： | 改良地盤にある改良体の本数 | [6 empty] | 改良地盤の面積 | Ab | [m2]
| Af： | 基礎スラブ底面積 | [6 empty] | 改良体の面積 | ΣAp | [m2]
| Fs： | 安全率 | [6 empty] | 下部地盤より上方のγ | γ2 | [kN/m3] | 10 | 10 | 10 | 10 | 10
|  | 常時荷重に対して |  | 3 |  |  |  |  | 最低地盤から下部地盤の深さ | D'f | [m] | 3.63 | 5.13 | 3.63 | 3.63 | 5.13
[9 empty] | 極限周面摩擦力 | Σ τdi ・hi | [kN/m]
| qd= | ic・α・c・Nc+iγ・β・γ1・Bb・Nγ+iq・γ2・D'f・Nq | [6 empty] | 改良体極限周面摩擦力度 | Lτdi | [kN/m2]
| ic= | iq= | (1-θ/90）2 | [6 empty] | Sτdi | [kN/m2]
| iγ= |  | (1-θ/fφ）2 | [5 empty] | 内部摩擦角に応じた 支持力係数 | Nc
Nγ
| qd： | 下部地盤における地盤の極限鉛直支持力 | [7 empty] | Nq
| θ： | 荷重の傾斜角 | [5 empty] | 複合地盤qa1 | ﾌｰﾁﾝｸﾞ形状係数 | α
| φ： | 下部地盤の内部摩擦角（度） | [7 empty] | β
| Bb： | 改良地盤の短辺または短径の長さ | [6 empty] | 改良地盤短辺長 | Bb | [m]
| Lb： | 改良地盤の長辺または長径の長さ | [6 empty] | 補正係数 | ic=iγ=iq |  | 1 | 1 | 1 | 1 | 1
| α・β： | 改良地盤の形状係数 | [6 empty] | 極限鉛直支持力度 | qd | [kN/m2]
| c： | 下部地盤の粘着力 | [6 empty] | 極限周面摩擦力 | Σ ( τdi ・ hi ) Ls | [kN]
| Nc・Nγ・Nq： | 地盤の内部摩擦角に応じた支持力係数（表A） | [6 empty] | 常時鉛直支持力度 | qa1(Fs=3) | [kN/m2]
| γ1： | 下部地盤の単位体積重量。地下水位以下にある部分については、水中単位体積重量を用いる。 | [5 empty] | 改良体 独立qa2 | 改良体先端極限鉛直支持力 | Rpu | [kN]
| γ2： | 下部地盤より上方にある地盤の平均単位体積重量。地下水位以下にある部分については、 | [6 empty] | 極限周面摩擦力 | ψ・Σ τdi ・hi | [kN]
|  | 水中単位体積重量を用いる。 | [6 empty] | 改良体極限鉛直支持力 | Ru | [kN]
| D'f： | 基礎に近接した最低地盤面から下部地盤までの深さ | [6 empty] | 常時鉛直支持力度 | qa2(Fs=3) | [kN/m2]
| ic・iγ・iq： | 基礎に作用する荷重の鉛直方向に対する傾斜角に応じて次式により計算した値 | [5 empty] | 改良体qa | 常時鉛直支持力度 | qa | [kN/m2]
|  | ic= | iq= | iγ= | ＝ | 1 |  |  | 常時鉛直応力度 | δe | [kN/m2] | 150 | 150 | 150 | 150 | 150
|  | ただし、改良部分の厚さが薄く、基礎と一体となって挙動する恐れのない限り、 | [5 empty] | 支持力検定値（δe/qa）
|  | 基礎底で改良体に作用する荷重の傾斜角を0として支障がないので、ic = iq = iγ= 1とする。 | [5 empty] | 改良体の 応力チェック | 安全率 | Fs
|  | 「改訂版 建築物のための改良地盤の設計及び品質管理指針（日本建築センター）参照」 | [6 empty] | 許容圧縮応力度 | fc | [kN/m2]
[9 empty] | 改良率 | ap
| τdi： | 極限周面摩擦力度 | [6 empty] | 応力集中係数 | μp
|  | 粘性土の場合 |  | τd= | c | または | qu/2 |  | 改良体頭部鉛直応力 | qp | [kN/m2]
|  | 砂質土の場合 |  | τd= | 10sN/3 |  |  | 応力検定値（qp/fc）
| c： | 粘性土の粘着力 |  | c= | qu/2
| qu： | 粘性土の一軸圧縮強さ |  | qu= | 12.5cN
| cN： | 粘性土のN値 |  | （平均値） | 0
| sN： | 砂質土のN値 |  | （平均値） | 0
| hi： | 層厚 |  | 粘性土 | 0 | m
|  |  |  | 砂質土 | 0 | m
＜改良体が独立して支持するものとしての鉛直支持機構より求められる鉛直支持力度qa2＞
qa2= | 1 / Fs ( n ・Ru ) / Af
| Ru= | Rpu + ψ・Σ τdi ・hi
| Ru： | 改良体の極限支持力
| Rpu： | 改良体先端部における許容鉛直支持力度
| ψ： | 改良体の周長
| τdi： | 極限周面摩擦力度
| hi： | 層厚
改良体先端部における許容鉛直支持力は次式により算定を行う。
|  | 砂質土の場合 |  | Rpu=75・N・Ap
|  | 粘性土の場合 |  | Rpu=6c・Ap
|  | Rpu= | 改良体先端部における許容鉛直支持力度
|  | N= | 改良体より下に1d、上に1d（地表面を上限とする）の範囲のN値の平均値
（dは改良体の最小幅、円形の場合は直径とする）
ボーリングNo.1
|  | N= | (25*0.5+13*1.5)/2 |  |  | ∴安全を考慮し N=15とする。
|  | ｃ= | 粘性土層の粘着力
|  | Ap= | 改良体の先端有効断面積
（2）改良体の長期鉛直応力度の検討
＜許容圧縮応力度＞
|  | fc= | Fc/Fs | [kN/m2]
|  |  | Fs： | 安全率 （常時：3）
|  |  | Fc： | 設計基準強度
＜改良体頭部に生じる鉛直応力＞
|  | qp= | μp・δe
|  |  | δe: | 設計接地圧 [kN/m2]
|  |  | μp: | 応力集中係数
|  |  | μp= | 1/ap
ap：フーチング底面内の改良率
ap=(Σap)/Af
|  |  |  | Σap: | 基礎スラブ底面にある改良体の面積
|  |  |  | Af： | 基礎スラブ底面積

## 水平
２）改良地盤の水平支持力の検討 | [7 empty] | (8) 改良地盤の水平支持力の検討結果
(1) 1本の改良体に作用する水平荷重Qp | [7 empty] | 基礎符号
| Qp = {(NL+NE) ・地震時変動率[上部] +地震時変動率[基礎] ・Wf } /n | [5 empty] | (kN) | 位置
[8 empty] | 改良体に作用する 水平荷重 | B | [m]
| NL :上鉛直荷重時軸力 |  | (kN) | [5 empty] | D | [m]
| 地震時変動率[上部] |  |  |  | 地域係数Ｚ |  |  |  | Df | [m] | 2.14 | 2.14 | 2.14 | 2.14 | 2.14
| 地震時変動率[基礎] |  |  |  | 0.9 |  |  |  | NL | [kN] | 84 | 188.8 | 206.6 | 216.7 | 139.4
| Wf :基礎重量 |  | (kN) | [5 empty] | NE | [kN]
| n :改良体本数 | [7 empty] | ΣN | [kN] | 85.7 | 190.3 | 245.8 | 220.9 | 188.7
[9 empty] | Wf | [kN]
(2) 原地盤の水平方向地盤反力係数kh | [8 empty] | n | [本]
| kh = (1/30) ・α・Eo・（b/30）-3/4・102 | [7 empty] | Z
|  | α:係数 | [6 empty] | Qp | [kN/本]
|  | Eo:地盤のヤング率 (=7・N・100 kN/㎡） | [5 empty] | 水平方向 地盤反力 係数 | α |  | 4 | 4 | 4 | 4 | 4
|  | b:改良体幅（直角方向） |  | (m) |  |  |  |  | 上部N値 |  | 2 | 2 | 2 | 2 | 2
[9 empty] | Eo | [kN/m2]
(3) 群杭効果を考慮した地盤反力係数k'h | [8 empty] | b | [m]
| イ)加力直角方向め群杭係数μ1 | [7 empty] | kh
| μ1' = {1- 0.2・(3-R) } | [6 empty] | 群杭効果を考慮した 地盤反力係数 | d | [m] | 1 | 1 | 1 | 1 | 1
|  | R:d/b | b:改良体幅 d:改良体間隔 (m) | [5 empty] | b | [m] | 1 | 1 | 1 | 1 | 1
| μ1'' =kh1''/kh | [7 empty] | R
|  | kh'' = (1/30) ・α・Eo・（B/30）-3/4・102 | [6 empty] | μ1'
|  | α:係数 | [6 empty] | B | [m]
|  | Eo:地盤のヤング率 (=7・N・100 kN/㎡） | [6 empty] | kh''
|  | B:改良体幅 | (cm) | [5 empty] | μ1''
| μ1= max(μ1',μ1'') | [7 empty] | μ1
μ2
| ロ)加力方向の群杭係数μ2 | [7 empty] | μ
| μ2 = {1- 0.3・(3-R) } | [7 empty] | k'h
|  | R:d/b | [5 empty] | 曲げモーメントの算定 | Fc | [kN/m2] | 700 | 700 | 700 | 700 | 700
[9 empty] | Ep | [kN/m2]
| μ = μ 1 ・μ 2 | [7 empty] | Ip | [m３]
| k'h = μ ・kh | [7 empty] | β
[9 empty] | L | [m]
(4) 曲げモーメントの算定 | [8 empty] | z
| 地中部最大曲げモーメントMmax , 杭頭部曲げモーメントMoは, | [7 empty] | RMmax
| Mmax= ( Qp/ 2β)・RMmax |  |  |  | (kNm) |  |  |  | RMo
| Mo= ( Qp/ 2β)・RMo |  |  |  | (kNm) |  |  |  | αr
| Md=max(Mmax,Mo) |  |  |  | (kNm) |  |  |  | Mmax | [kN・m]
|  | Qp : 1本の改良体の作用する水平荷重 |  |  |  | (kN) |  |  | Mo | [kN・m]
|  | β: (k'h・b/4Ep・Ip)1/4 | [6 empty] | Md | [kN・m]
|  | Ep : 改良体のヤング率 （180Fc kN/㎡） |  |  |  | (kN/㎡） |  | 縁応力度の チェック | Wp | [kN]
|  | Ip:改良体の断面２次モーメント |  |  |  | (m3） |  |  | σmax | [kN/m2]
|  | RMmax:RMo:曲げモーメントに関する係数 | [6 empty] | fc | [kN/m2]
|  | αr:杭頭固定度 |  | 0 | ※杭頭曲げは生じないものとする。 |  |  |  | fc>σmax
[9 empty] | σmin | [kN/m2]
(5) 曲げによる縁応力度の算定 | [8 empty] | ft | [kN/m2]
| σmax= （Wp/Ap） + Md/(2Ip/b) |  |  |  | (kN/㎡） |  |  |  | ft<σmin
| σmin= （Wp/Ap） - Md/(2Ip/b) |  |  |  | (kN/㎡） |  |  | せん断 応力度の チェック | Ap | [m2]
|  | Wp:改良体にかかる地震時鉛直荷重 |  |  | (kN） |  |  |  | σn | [kN/m2]
|  | Wp=(NL+NE+Wf)/n | [6 empty] | Fr | [kN/m2]
|  | n:改良体本数 | [6 empty] | fr | [kN/m2]
[9 empty] | τmax | [kN/m2]
(6) 縁応力度のチェック | [8 empty] | fr>τmax
| 許容圧縮応力度fc=2/3・Fc |  |  | >σmax
| 許容引張応力度ft=-0.2・fc |  |  | <σmin
(7) せん断応力度のチェック
τmax=χ・τ=χ・(Qp/Ap)
設計せん断強さ Fr = min｛(0.3Fc+σn・tanφ), 0.5Fc｝
設計せん断応力度fr=2/3・Fr > τmax
χ:形状係数（円形1.33）
|  | σn:せん断に作用する垂直応力（Qp/Ap） |  |  |  | (kN/㎡）
φ:改良体の内部摩擦角（30°）
Ap:一本当りの改良体の面積

## L
（3）改良地盤の許容鉛直支持力の検討結果
|  |  |  | F22 | F2 | F1 | F2 | F2 | F24 | F24 | F24 | F24 | F24 | F2 | F23 | F23 | F2 | F2 | F2 | F2 | F2 | F2 | F2 | F23 | F22 | F22 | F23 | F2 | F2 | F2 | F2 | F2 | F2 | F2 | F22 | F24 | F24 | F23 | F23 | F23 | F23 | F22
|  |  |  | 1 | 2 | 3 | 1 | 2 | 4 | 5 | 6 | 7 | 8 | 9 | 1 | 9 | 1 | 2 | 4 | 5 | 6 | 7 | 8 | 9 | 1 | 9 | 1 | 2 | 4 | 5 | 6 | 7 | 8 | 9 | 1 | 2 | 4 | 5 | 6 | 7 | 8 | 9
|  |  |  | A | A | A | B | B | B | B | B | B | B | B | b2 | b2 | C | C | C | C | C | C | C | C | c1 | c1 | D | D | D | D | D | D | D | D | E | E | E | E | E | E | E | E
| 軸力 | N | kN | 214.6 | 274.4 | 126.8 | 263.4 | 271.7 | 356.7 | 347.8 | 370.8 | 392.8 | 370 | 249.5 | 314.4 | 340.4 | 257.4 | 248 | 238.2 | 236.7 | 232.6 | 227.5 | 239.5 | 300.8 | 215.9 | 227.9 | 255.7 | 244 | 242.2 | 222.8 | 216.2 | 204.8 | 219.9 | 221.8 | 223.8 | 373.4 | 380.2 | 316.5 | 327.4 | 323.4 | 338.7 | 226.3
改良体 概要 | 改良体の直径 | d | [m] | 1
| 改良体の間隔 | d' | [m] | 1
| 改良体長さ | L | [m] | 4 | [6 empty] | 2.5 |  |  |  | 4 | 2.5 | 4 |  |  | 2.5 |  |  |  |  | 4 | 2.5 | 4 |  |  | 2 | 2.5 |  |  |  | 4 |  |  | 2.5
| 改良体の設計基準強度 | Fc | [kN/m2] | 700
改良下部地盤 | 粘着力 | C | [kN/m2] | 0 | 0 | 0 | 0 | 0 | 0 | 0 | 0 | 0 | 0 | 0 | 0 | 0 | 0 | 0 | 0 | 0 | 0 | 0 | 0 | 0 | 0 | 0 | 0 | 0 | 0 | 0 | 0 | 0 | 0 | 0 | 0 | 0 | 0 | 0 | 0 | 0 | 0 | 0
| 内部摩擦角 | φ | [°]
| 下部地盤のγ（水中） | γ1 | [kN/m3] | 8
| 改良体先端平均N値 | N |  | 20
| ﾌｰﾁﾝｸﾞ巾(短辺） | Bb | [m] | 1 | 1 | 1 | 1 | 1 | 2 | 2 | 2 | 2 | 2 | 1 | 1 | 1 | 1 | 1 | 1 | 1 | 1 | 1 | 1 | 1 | 1 | 1 | 1 | 1 | 1 | 1 | 1 | 1 | 1 | 1 | 1 | 2 | 2 | 1 | 1 | 1 | 1 | 1
| ﾌｰﾁﾝｸﾞ奥行 | Lb | [m] | 2 | 2 | 1 | 2 | 2 | 2 | 2 | 2 | 2 | 2 | 2 | 3 | 3 | 2 | 2 | 2 | 2 | 2 | 2 | 2 | 3 | 2 | 2 | 3 | 2 | 2 | 2 | 2 | 2 | 2 | 2 | 2 | 2 | 2 | 3 | 3 | 3 | 3 | 2
| 改良体本数 | n | [本]
| 改良体の面積（一本） | Ap | [m2]
| ﾌｰﾁﾝｸﾞ面積 | Af | [m2] | 2 | 2 | 1 | 2 | 2 | 4 | 4 | 4 | 4 | 4 | 2 | 3 | 3 | 2 | 2 | 2 | 2 | 2 | 2 | 2 | 3 | 2 | 2 | 3 | 2 | 2 | 2 | 2 | 2 | 2 | 2 | 2 | 4 | 4 | 3 | 3 | 3 | 3 | 2
| 改良地盤の面積 | Ab | [m2]
| 改良体の面積 | ΣAp | [m2]
| 下部地盤より上方のγ | γ2 | [kN/m3] | 10
| 最低地盤から下部地盤の深さ | D'f | [m]
| 極限周面摩擦力 | Σ τdi ・hi | [kN/m] | 0 | 0 | 0 | 0 | 0 | 0 | 0 | 0 | 0 | 0 | 0 | 0 | 0 | 0 | 0 | 0 | 0 | 0 | 0 | 0 | 0 | 0 | 0 | 0 | 0 | 0 | 0 | 0 | 0 | 0 | 0 | 0 | 0 | 0 | 0 | 0 | 0 | 0 | 0
| 改良体極限周面摩擦力度 | Lτdi | [kN/m2] | 0 | 0 | 0 | 0 | 0 | 0 | 0 | 0 | 0 | 0 | 0 | 0 | 0 | 0 | 0 | 0 | 0 | 0 | 0 | 0 | 0 | 0 | 0 | 0 | 0 | 0 | 0 | 0 | 0 | 0 | 0 | 0 | 0 | 0 | 0 | 0 | 0 | 0 | 0
|  | Sτdi | [kN/m2] | 0 | 0 | 0 | 0 | 0 | 0 | 0 | 0 | 0 | 0 | 0 | 0 | 0 | 0 | 0 | 0 | 0 | 0 | 0 | 0 | 0 | 0 | 0 | 0 | 0 | 0 | 0 | 0 | 0 | 0 | 0 | 0 | 0 | 0 | 0 | 0 | 0 | 0 | 0
| 内部摩擦角に応じた 支持力係数 | Nc
Nγ
Nq
複合地盤qa1 | ﾌｰﾁﾝｸﾞ形状係数 | α
β
| 改良地盤短辺長 | Bb | [m]
| 補正係数 | ic=iγ=iq |  | 1 | 1 | 1 | 1 | 1 | 1 | 1 | 1 | 1 | 1 | 1 | 1 | 1 | 1 | 1 | 1 | 1 | 1 | 1 | 1 | 1 | 1 | 1 | 1 | 1 | 1 | 1 | 1 | 1 | 1 | 1 | 1 | 1 | 1 | 1 | 1 | 1 | 1 | 1
| 極限鉛直支持力度 | qd | [kN/m2]
| 極限周面摩擦力 | Σ ( τdi ・ hi ) Ls | [kN]
| 常時鉛直支持力度 | qa1(Fs=3) | [kN/m2]
改良体 独立qa2 | 改良体先端極限鉛直支持力 | Rpu | [kN]
| 極限周面摩擦力 | ψ・Σ τdi ・hi | [kN]
| 改良体極限鉛直支持力 | Ru | [kN]
| 常時鉛直支持力度 | qa2(Fs=3) | [kN/m2]
改良体qa | 常時鉛直支持力度 | qa | [kN/m2]
| 常時鉛直応力度 | δe | [kN/m2] | 150
支持力検定値（δe/qa）
改良体の 応力チェック | 安全率 | Fs |  | 3
| 許容圧縮応力度 | fc | [kN/m2]
| 改良率 | ap
| 応力集中係数 | μp
| 改良体頭部鉛直応力 | qp | [kN/m2]
応力検定値（qp/fc）

## L+Ex
(8) 改良地盤の水平支持力の検討結果
| Q(上部地震力）： | 323.9 | kN （一貫計算ヨリ） |  | K= | 0.1
| Qｆ(下部地震力）： |  |  |  | Z= | 0.9
| ΣQ（作用地震力）： |  |  |  | W1= | 8660.3 | kN
[5 empty] | Qf=K*Z*W1= |  | kN
基礎符号 |  |  | F22 | F2 | F1 | F2 | F2 | F24 | F24 | F24 | F24 | F24 | F2 | F23 | F23 | F2 | F2 | F2 | F2 | F2 | F2 | F2 | F23 | F22 | F22 | F23 | F2 | F2 | F2 | F2 | F2 | F2 | F2 | F22 | F24 | F24 | F23 | F23 | F23 | F23 | F22
X通り |  |  | 1 | 2 | 3 | 1 | 2 | 4 | 5 | 6 | 7 | 8 | 9 | 1 | 9 | 1 | 2 | 4 | 5 | 6 | 7 | 8 | 9 | 1 | 9 | 1 | 2 | 4 | 5 | 6 | 7 | 8 | 9 | 1 | 2 | 4 | 5 | 6 | 7 | 8 | 9
Y通り |  |  | A | A | A | B | B | B | B | B | B | B | B | b2 | b2 | C | C | C | C | C | C | C | C | c1 | c1 | D | D | D | D | D | D | D | D | E | E | E | E | E | E | E | E
改良体に作用する 水平荷重 | N | kN | 130.1 | 187.7 | 85.7 | 175 | 183 | 182.4 | 134 | 212.5 | 214.6 | 238.8 | 149.7 | 187.6 | 197.4 | 171.3 | 162.5 | 152.6 | 151.1 | 147 | 142 | 153.9 | 171.8 | 129.5 | 140 | 128.9 | 159.1 | 158.2 | 137.6 | 89.6 | 122.5 | 175.3 | 134.9 | 121.8 | 167.3 | 165.3 | 171.6 | 164.3 | 140.9 | 245.8 | 140.6
| ΣN | kN
ｐ＝N/ΣN
| ΣQ | kN
| Q=p*ΣQ | kN
| Af | m2 | 2 | 2 | 1 | 2 | 2 | 4 | 4 | 4 | 4 | 4 | 2 | 3 | 3 | 2 | 2 | 2 | 2 | 2 | 2 | 2 | 3 | 2 | 2 | 3 | 2 | 2 | 2 | 2 | 2 | 2 | 2 | 2 | 4 | 4 | 3 | 3 | 3 | 3 | 2
| n | [本]
| Qp | [kN/本]
水平方向 地盤反力 係数 | α |  | 4 | 4 | 4 | 4 | 4 | 4 | 4 | 4 | 4 | 4 | 4 | 4 | 4 | 4 | 4 | 4 | 4 | 4 | 4 | 4 | 4 | 4 | 4 | 4 | 4 | 4 | 4 | 4 | 4 | 4 | 4 | 4 | 4 | 4 | 4 | 4 | 4 | 4 | 4
| 上部N値 |  | 2 | 2 | 2 | 2 | 2 | 2 | 2 | 2 | 2 | 2 | 2 | 2 | 2 | 2 | 2 | 2 | 2 | 2 | 2 | 2 | 2 | 2 | 2 | 2 | 2 | 2 | 2 | 2 | 2 | 2 | 2 | 2 | 2 | 2 | 2 | 2 | 2 | 2 | 2
| Eo | [kN/m2]
| 改良径 | [m] | [5 empty] | 1 | 1 | 1 | 1 | 1 | 1 | 1 | 1 | 1 | 1 | 1 | 1 | 1 | 1 | 1 | 1 | 1 | 1 | 1 | 1 | 1 | 1 | 1 | 1 | 1 | 1 | 1 | 1 | 1 | 1 | 1 | 1 | 1 | 1
kh
群杭効果を考慮した 地盤反力係数 | d | [m] | 1 | 1 | 1 | 1 | 1 | 1 | 1 | 1 | 1 | 1 | 1 | 1 | 1 | 1 | 1 | 1 | 1 | 1 | 1 | 1 | 1 | 1 | 1 | 1 | 1 | 1 | 1 | 1 | 1 | 1 | 1 | 1 | 1 | 1 | 1 | 1 | 1 | 1 | 1
| b | [m] | 1 | 1 | 1 | 1 | 1 | 1 | 1 | 1 | 1 | 1 | 1 | 1 | 1 | 1 | 1 | 1 | 1 | 1 | 1 | 1 | 1 | 1 | 1 | 1 | 1 | 1 | 1 | 1 | 1 | 1 | 1 | 1 | 1 | 1 | 1 | 1 | 1 | 1 | 1
R
μ1'
| B | [m]
kh''
μ1''
μ1
μ2
μ
k'h
曲げモーメントの算定 | Fc | [kN/m2] | 700
| Ep | [kN/m2]
| Ip | [m３]
β
| L | [m]
z
RMmax
RMo
| αr |  | 0 | 0 | 0 | 0 | 0 | 0 | 0 | 0 | 0 | 0 | 0 | 0 | 0 | 0 | 0 | 1 | 2 | 3 | 4 | 5 | 6 | 7 | 8 | 9 | 10 | 11 | 12 | 13 | 14 | 15 | 16 | 17 | 18 | 19 | 20 | 21 | 22 | 23 | 24
| Mmax | [kN・m]
| Mo | [kN・m]
| Md | [kN・m]
縁応力度の チェック | Wp | [kN]
| σmax | [kN/m2]
| fc | [kN/m2]
fc>σmax
| σmin | [kN/m2]
| ft | [kN/m2]
ft<σmin
せん断 応力度の チェック | Ap | [m2]
| σn | [kN/m2]
| Fr | [kN/m2]
| fr | [kN/m2]
| τmax | [kN/m2]
fr>τmax

## L-Ex
(8) 改良地盤の水平支持力の検討結果
| Q(上部地震力）： |  | kN （一貫計算ヨリ） |  | K=
| Qｆ(下部地震力）： |  |  |  | Z= | 0.9
| ΣQ（作用地震力）： |  |  |  | W1= |  | kN
[5 empty] | Qf=K*Z*W1= |  | kN
基礎符号 |  |  | F22 | F2 | F1 | F2 | F2 | F24 | F24 | F24 | F24 | F24 | F2 | F23 | F23 | F2 | F2 | F2 | F2 | F2 | F2 | F2 | F23 | F22 | F22 | F23 | F2 | F2 | F2 | F2 | F2 | F2 | F2 | F22 | F24 | F24 | F23 | F23 | F23 | F23 | F22
X通り |  |  | 1 | 2 | 3 | 1 | 2 | 4 | 5 | 6 | 7 | 8 | 9 | 1 | 9 | 1 | 2 | 4 | 5 | 6 | 7 | 8 | 9 | 1 | 9 | 1 | 2 | 4 | 5 | 6 | 7 | 8 | 9 | 1 | 2 | 4 | 5 | 6 | 7 | 8 | 9
Y通り |  |  | A | A | A | B | B | B | B | B | B | B | B | b2 | b2 | C | C | C | C | C | C | C | C | c1 | c1 | D | D | D | D | D | D | D | D | E | E | E | E | E | E | E | E
改良体に作用する 水平荷重 | N | [m] | 131.6 | 189.9 | 82.2 | 174.9 | 183.5 | 180.9 | 214.2 | 220.9 | 207.7 | 156 | 151.8 | 187.2 | 197.9 | 171.7 | 162.3 | 152.6 | 151.1 | 147 | 141.9 | 154 | 171.4 | 130.1 | 138.9 | 129.3 | 159 | 158.3 | 137.6 | 175.8 | 117.9 | 92.6 | 136.5 | 122.2 | 166.9 | 165.6 | 170.5 | 168.6 | 220.5 | 167.4 | 135.5
| ΣN | [m]
| ｐ＝N/ΣN | [m]
| ΣQ | [kN]
| Q=p*ΣQ | [kN]
| Af | m2 | 2 | 2 | 1 | 2 | 2 | 4 | 4 | 4 | 4 | 4 | 2 | 3 | 3 | 2 | 2 | 2 | 2 | 2 | 2 | 2 | 3 | 2 | 2 | 3 | 2 | 2 | 2 | 2 | 2 | 2 | 2 | 2 | 4 | 4 | 3 | 3 | 3 | 3 | 2
| n | [本]
| Qp | [kN/本]
水平方向 地盤反力 係数 | α |  | 4
上部N値
| Eo | [kN/m2]
| 改良径 | [m]
kh
群杭効果を考慮した 地盤反力係数 | d | [m]
| b | [m]
R
μ1'
| B | [m]
kh''
μ1''
μ1
μ2
μ
k'h
曲げモーメントの算定 | Fc | [kN/m2]
| Ep | [kN/m2]
| Ip | [m３]
β
| L | [m]
z
RMmax
RMo
| αr |  | 0 | 0 | 0 | 0 | 0 | 0 | 0 | 0 | 0 | 0 | 0 | 0 | 0 | 0 | 0 | 1 | 2 | 3 | 4 | 5 | 6 | 7 | 8 | 9 | 10 | 11 | 12 | 13 | 14 | 15 | 16 | 17 | 18 | 19 | 20 | 21 | 22 | 23 | 24
| Mmax | [kN・m]
| Mo | [kN・m]
| Md | [kN・m]
縁応力度の チェック | Wp | [kN]
| σmax | [kN/m2]
| fc | [kN/m2]
fc>σmax
| σmin | [kN/m2]
| ft | [kN/m2]
ft<σmin
せん断 応力度の チェック | Ap | [m2]
| σn | [kN/m2]
| Fr | [kN/m2]
| fr | [kN/m2]
| τmax | [kN/m2]
fr>τmax

## L+Ey
(8) 改良地盤の水平支持力の検討結果
| Q(上部地震力）： |  | kN （一貫計算ヨリ） |  | K=
| Qｆ(下部地震力）： |  |  |  | Z= | 0.9
| ΣQ（作用地震力）： |  |  |  | W1= |  | kN
[5 empty] | Qf=K*Z*W1= |  | kN
基礎符号 |  |  | F22 | F2 | F1 | F2 | F2 | F24 | F24 | F24 | F24 | F24 | F2 | F23 | F23 | F2 | F2 | F2 | F2 | F2 | F2 | F2 | F23 | F22 | F22 | F23 | F2 | F2 | F2 | F2 | F2 | F2 | F2 | F22 | F24 | F24 | F23 | F23 | F23 | F23 | F22
X通り |  |  | 1 | 2 | 3 | 1 | 2 | 4 | 5 | 6 | 7 | 8 | 9 | 1 | 9 | 1 | 2 | 4 | 5 | 6 | 7 | 8 | 9 | 1 | 9 | 1 | 2 | 4 | 5 | 6 | 7 | 8 | 9 | 1 | 2 | 4 | 5 | 6 | 7 | 8 | 9
Y通り |  |  | A | A | A | B | B | B | B | B | B | B | B | b2 | b2 | C | C | C | C | C | C | C | C | c1 | c1 | D | D | D | D | D | D | D | D | E | E | E | E | E | E | E | E
改良体に作用する 水平荷重 | N | [m] | 129.3 | 187.4 | 83.1 | 177.8 | 184.5 | 181.5 | 175.4 | 216.3 | 210.3 | 194.9 | 151.2 | 129.1 | 146.7 | 168.6 | 161.9 | 152 | 150.5 | 146.6 | 141.5 | 153.6 | 168.2 | 185 | 188.7 | 134.3 | 159.7 | 158.9 | 138.1 | 131.5 | 120.5 | 135.5 | 140.6 | 121.5 | 167.6 | 166.1 | 171.7 | 167 | 179.3 | 209.6 | 137.8
| ΣN | [m]
| ｐ＝N/ΣN | [m]
| ΣQ | [kN]
| Q=p*ΣQ | [kN]
| Af | m2 | 2 | 2 | 1 | 2 | 2 | 4 | 4 | 4 | 4 | 4 | 2 | 3 | 3 | 2 | 2 | 2 | 2 | 2 | 2 | 2 | 3 | 2 | 2 | 3 | 2 | 2 | 2 | 2 | 2 | 2 | 2 | 2 | 4 | 4 | 3 | 3 | 3 | 3 | 2
| n | [本]
| Qp | [kN/本]
水平方向 地盤反力 係数 | α |  | 4
上部N値
| Eo | [kN/m2]
| 改良径 | [m]
kh
群杭効果を考慮した 地盤反力係数 | d | [m]
| b | [m]
R
μ1'
| B | [m]
kh''
μ1''
μ1
μ2
μ
k'h
曲げモーメントの算定 | Fc | [kN/m2]
| Ep | [kN/m2]
| Ip | [m３]
β
| L | [m]
z
RMmax
RMo
| αr |  | 0 | 0 | 0 | 0 | 0 | 0 | 0 | 0 | 0 | 0 | 0 | 0 | 0 | 0 | 0 | 1 | 2 | 3 | 4 | 5 | 6 | 7 | 8 | 9 | 10 | 11 | 12 | 13 | 14 | 15 | 16 | 17 | 18 | 19 | 20 | 21 | 22 | 23 | 24
| Mmax | [kN・m]
| Mo | [kN・m]
| Md | [kN・m]
縁応力度の チェック | Wp | [kN]
| σmax | [kN/m2]
| fc | [kN/m2]
fc>σmax
| σmin | [kN/m2]
| ft | [kN/m2]
ft<σmin
せん断 応力度の チェック | Ap | [m2]
| σn | [kN/m2]
| Fr | [kN/m2]
| fr | [kN/m2]
| τmax | [kN/m2]
fr>τmax

## L-Ey
(8) 改良地盤の水平支持力の検討結果
| Q(上部地震力）： |  | kN （一貫計算ヨリ） |  | K=
| Qｆ(下部地震力）： |  |  |  | Z= | 0.9
| ΣQ（作用地震力）： |  |  |  | W1= |  | kN
[5 empty] | Qf=K*Z*W1= |  | kN
基礎符号 |  |  | F22 | F2 | F1 | F2 | F2 | F24 | F24 | F24 | F24 | F24 | F2 | F23 | F23 | F2 | F2 | F2 | F2 | F2 | F2 | F2 | F23 | F22 | F22 | F23 | F2 | F2 | F2 | F2 | F2 | F2 | F2 | F22 | F24 | F24 | F23 | F23 | F23 | F23 | F22
X通り |  |  | 1 | 2 | 3 | 1 | 2 | 4 | 5 | 6 | 7 | 8 | 9 | 1 | 9 | 1 | 2 | 4 | 5 | 6 | 7 | 8 | 9 | 1 | 9 | 1 | 2 | 4 | 5 | 6 | 7 | 8 | 9 | 1 | 2 | 4 | 5 | 6 | 7 | 8 | 9
Y通り |  |  | A | A | A | B | B | B | B | B | B | B | B | b2 | b2 | C | C | C | C | C | C | C | C | c1 | c1 | D | D | D | D | D | D | D | D | E | E | E | E | E | E | E | E
改良体に作用する 水平荷重 | N | [m] | 132.5 | 190.3 | 84.9 | 172 | 182 | 181.7 | 172.8 | 217.2 | 212 | 200 | 150.3 | 246.8 | 249.5 | 174.7 | 163 | 153.2 | 151.7 | 147.4 | 142.3 | 154.3 | 175.2 | 73.3 | 89 | 123.8 | 158.4 | 157.7 | 137 | 134.1 | 120 | 132.3 | 130.6 | 122.6 | 166.5 | 164.8 | 170.3 | 165.8 | 182 | 203.6 | 138.4
| ΣN | [m]
| ｐ＝N/ΣN | [m]
| ΣQ | [kN]
| Q=p*ΣQ | [kN]
| Af | m2 | 2 | 2 | 1 | 2 | 2 | 4 | 4 | 4 | 4 | 4 | 2 | 3 | 3 | 2 | 2 | 2 | 2 | 2 | 2 | 2 | 3 | 2 | 2 | 3 | 2 | 2 | 2 | 2 | 2 | 2 | 2 | 2 | 4 | 4 | 3 | 3 | 3 | 3 | 2
| n | [本]
| Qp | [kN/本]
水平方向 地盤反力 係数 | α |  | 4
上部N値
| Eo | [kN/m2]
| 改良径 | [m]
kh
群杭効果を考慮した 地盤反力係数 | d | [m]
| b | [m]
R
μ1'
| B | [m]
kh''
μ1''
μ1
μ2
μ
k'h
曲げモーメントの算定 | Fc | [kN/m2]
| Ep | [kN/m2]
| Ip | [m３]
β
| L | [m]
z
RMmax
RMo
| αr |  | 0 | 0 | 0 | 0 | 0 | 0 | 0 | 0 | 0 | 0 | 0 | 0 | 0 | 0 | 0 | 1 | 2 | 3 | 4 | 5 | 6 | 7 | 8 | 9 | 10 | 11 | 12 | 13 | 14 | 15 | 16 | 17 | 18 | 19 | 20 | 21 | 22 | 23 | 24
| Mmax | [kN・m]
| Mo | [kN・m]
| Md | [kN・m]
縁応力度の チェック | Wp | [kN]
| σmax | [kN/m2]
| fc | [kN/m2]
fc>σmax
| σmin | [kN/m2]
| ft | [kN/m2]
ft<σmin
せん断 応力度の チェック | Ap | [m2]
| σn | [kN/m2]
| Fr | [kN/m2]
| fr | [kN/m2]
| τmax | [kN/m2]
fr>τmax

## 水平 X
２）改良地盤の水平支持力の検討 | [7 empty] | (8) 改良地盤の水平支持力の検討結果 |  |  |  | X方向
(1) 1本の改良体に作用する水平荷重Qp | [7 empty] | 基礎符号 |  |  | F4 |  | F2 | F4 | F5 | F5 | F5 | F5 | F2 | F1 | F1 | F2 | F5 | F5 | F5 | F5 | F4 | F3 | F3 | F4
| Qp = {(NL+NE) ・地震時変動率[上部] +地震時変動率[基礎] ・Wf } /n | [5 empty] | (kN) | 位置 |  |  | 1-A | 2-A | 3-A | 4-A | 1-A+5250 | 2-A+5250 | 3-A+5250 | 4-A+5250 | 1-B | 2-B | 3-B | 4-B | 1-B+5250 | 2-B+5250 | 3-B+5250 | 4-B+5250 | 1-C | 2-C | 3-C | 4-C
[8 empty] | Q | 448.3 | kN
[8 empty] | W1（基礎） | 1376.5 | kN
[8 empty] | Q1=0.16W1 |  | kN
[8 empty] | ΣQp=Q+Q1 |  | kN
[8 empty] | ΣNs |  | kN
[8 empty] | 改良体に作用する 水平荷重 | B | [m] | 1 | 2 | 2 | 1 | 1 | 1 | 1 | 1 | 2 | 2 | 2 | 2 | 1 | 1 | 1 | 1 | 1 | 1 | 1 | 1
| NL :上鉛直荷重時軸力 |  | (kN) | [5 empty] | D | [m] | 2 |  | 2 |  | 1 | 1 | 1 | 1 | 2 | 3 | 3 | 2 | 1 | 1 | 1 | 1 | 2 | 3 | 3 | 2
| 地震時変動率[上部] |  |  |  | 地域係数Ｚ |  |  |  | Df | [m] | 1.08 | 1.08 | 1.08 | 1.08 | 1.08 | 1.08 | 1.08 | 1.08 | 1.08 | 1.08 | 1.08 | 1.08 | 1.08 | 1.08 | 1.08 | 1.08 | 1.08 | 1.08 | 1.08 | 1.08
| 地震時変動率[基礎] |  |  |  | 0.8 |  |  |  | NL | [kN] | 235 | 370 | 352 | 225 | 60 | 38 | 39 | 61 | 444 | 592 | 566 | 410 | 57 | 36 | 36 | 57 | 217 | 335 | 321 | 204
| Wf :基礎重量 |  | (kN) | [5 empty] | NE | [kN] | -28 | -3 | 0 | 32 | 0 | 0 | 0 | 0 | -44 | 15 | -20 | 49 | 0 | 0 | 0 | 0 | -31 | -4 | 1 | 35
| n :改良体本数 | [7 empty] | Ns=NL+NE | [kN]
[9 empty] | ΣQp・Ns/ΣNs | [kN]
[9 empty] | Wf | [kN]
(2) 原地盤の水平方向地盤反力係数kh | [8 empty] | n | [本] | 2 |  |  |  | 1 | 1 | 1 | 1 | 4 | 6 | 6 | 4 | 1 | 1 | 1 | 1 | 2 | 3 | 3 | 2
| kh = (1/30) ・α・Eo・（b/30）-3/4・102 | [7 empty] | Kbase=0.1Z |  | 0.08 | 0.08 | 0.08 | 0.08 | 0.08 | 0.08 | 0.08 | 0.08 | 0.08 | 0.08 | 0.08 | 0.08 | 0.08 | 0.08 | 0.08 | 0.08 | 0.08 | 0.08 | 0.08 | 0.08
Kbase・Wf
QP
|  | α:係数 | [6 empty] | Qp/n | [kN/本]
|  | Eo:地盤のヤング率 (=7・N・100 kN/㎡） | [5 empty] | 水平方向 地盤反力 係数 | α |  | 4 | 4 | 4 | 4 | 4 | 4 | 4 | 4 | 4 | 4 | 4 | 4 | 4 | 4 | 4 | 4 | 4 | 4 | 4 | 4
|  | b:改良体幅（直角方向） |  | (m) |  |  |  |  | 上部N値 |  | 1 | 1 | 1 | 1 | 1 | 1 | 1 | 1 | 1 | 1 | 1 | 1 | 1 | 1 | 1 | 1 | 1 | 1 | 1 | 1
[9 empty] | Eo | [kN/m2]
(3) 群杭効果を考慮した地盤反力係数k'h | [8 empty] | b | [m] |  |  |  |  | 1 | 1 | 1 | 1 | 1 | 1 | 1 | 1 | 1 | 1 | 1 | 1 | 1 | 1 | 1 | 1
| イ)加力直角方向め群杭係数μ1 | [7 empty] | kh
| μ1' = {1- 0.2・(3-R) } | [6 empty] | 群杭効果を考慮した 地盤反力係数 | d | [m] | 1 | 1 | 1 | 1 | 1 | 1 | 1 | 1 | 1 | 1 | 1 | 1 | 1 | 1 | 1 | 1 | 1 | 1 | 1 | 1
|  | R:d/b | b:改良体幅 d:改良体間隔 (m) | [5 empty] | b | [m] | 1 | 1 | 1 | 1 | 1 | 1 | 1 | 1 | 1 | 1 | 1 | 1 | 1 | 1 | 1 | 1 | 1 | 1 | 1 | 1
| μ1'' =kh1''/kh | [7 empty] | R
|  | kh'' = (1/30) ・α・Eo・（B/30）-3/4・102 | [6 empty] | μ1'
|  | α:係数 | [6 empty] | B | [m]
|  | Eo:地盤のヤング率 (=7・N・100 kN/㎡） | [6 empty] | kh''
|  | B:改良体幅 | (cm) | [5 empty] | μ1''
| μ1= max(μ1',μ1'') | [7 empty] | μ1
μ2
| ロ)加力方向の群杭係数μ2 | [7 empty] | μ
| μ2 = {1- 0.3・(3-R) } | [7 empty] | k'h
|  | R:d/b | [5 empty] | 曲げモーメントの算定 | Fc | [kN/m2] | 700
[9 empty] | Ep | [kN/m2]
| μ = μ 1 ・μ 2 | [7 empty] | Ip | [m３]
| k'h = μ ・kh | [7 empty] | β
[9 empty] | L | [m] |  |  |  |  | 16.2 | 16.2 | 16.2 | 16.2 | 16.2 | 16.2 | 16.2 | 16.2 | 16.2 | 16.2 | 16.2 | 16.2 | 16.2 | 16.2 | 16.2 | 16.2
(4) 曲げモーメントの算定 | [8 empty] | z
| 地中部最大曲げモーメントMmax , 杭頭部曲げモーメントMoは, | [7 empty] | RMmax
| Mmax= ( Qp/ 2β)・RMmax |  |  |  | (kNm) |  |  |  | RMo
| Mo= ( Qp/ 2β)・RMo |  |  |  | (kNm) |  |  |  | αr
| Md=max(Mmax,Mo) |  |  |  | (kNm) |  |  |  | Mmax | [kN・m]
|  | Qp : 1本の改良体の作用する水平荷重 |  |  |  | (kN) |  |  | Mo | [kN・m]
|  | β: (k'h・b/4Ep・Ip)1/4 | [6 empty] | Md | [kN・m]
|  | Ep : 改良体のヤング率 （180Fc kN/㎡） |  |  |  | (kN/㎡） |  | 縁応力度の チェック | Wp | [kN]
|  | Ip:改良体の断面２次モーメント |  |  |  | (m3） |  |  | σmax | [kN/m2]
|  | RMmax:RMo:曲げモーメントに関する係数 | [6 empty] | fc | [kN/m2]
|  | αr:杭頭固定度 |  | 0 | ※杭頭曲げは生じないものとする。 |  |  |  | fc>σmax
[9 empty] | σmin | [kN/m2]
(5) 曲げによる縁応力度の算定 | [8 empty] | ft | [kN/m2]
| σmax= （Wp/Ap） + Md/(2Ip/b) |  |  |  | (kN/㎡） |  |  |  | ft<σmin
| σmin= （Wp/Ap） - Md/(2Ip/b) |  |  |  | (kN/㎡） |  |  | せん断 応力度の チェック | Ap | [m2]
|  | Wp:改良体にかかる地震時鉛直荷重 |  |  | (kN） |  |  |  | σn | [kN/m2]
|  | Wp=(NL+NE+Wf)/n | [6 empty] | Fr | [kN/m2]
|  | n:改良体本数 | [6 empty] | fr | [kN/m2]
[9 empty] | τmax | [kN/m2]
(6) 縁応力度のチェック | [8 empty] | fr>τmax
| 許容圧縮応力度fc=2/3・Fc |  |  | >σmax
| 許容引張応力度ft=-0.2・fc |  |  | <σmin
(7) せん断応力度のチェック
τmax=χ・τ=χ・(Qp/Ap)
設計せん断強さ Fr = min｛(0.3Fc+σn・tanφ), 0.5Fc｝
設計せん断応力度fr=2/3・Fr > τmax
χ:形状係数（円形1.33）
|  | σn:せん断に作用する垂直応力（Qp/Ap） |  |  |  | (kN/㎡）
φ:改良体の内部摩擦角（30°）
Ap:一本当りの改良体の面積

## 水平 Y
２）改良地盤の水平支持力の検討 | [7 empty] | (8) 改良地盤の水平支持力の検討結果 |  |  |  | Y方向
(1) 1本の改良体に作用する水平荷重Qp | [7 empty] | 基礎符号 |  |  | F4 |  | F2 | F4 | F5 | F5 | F5 | F5 | F2 | F1 | F1 | F2 | F5 | F5 | F5 | F5 | F4 | F3 | F3 | F4
| Qp = {(NL+NE) ・地震時変動率[上部] +地震時変動率[基礎] ・Wf } /n | [5 empty] | (kN) | 位置 |  |  | 1-A | 2-A | 3-A | 4-A | 1-A+5250 | 2-A+5250 | 3-A+5250 | 4-A+5250 | 1-B | 2-B | 3-B | 4-B | 1-B+5250 | 2-B+5250 | 3-B+5250 | 4-B+5250 | 1-C | 2-C | 3-C | 4-C
[8 empty] | Q | 448.3 | kN
[8 empty] | W1（基礎） | 1376.5 | kN
[8 empty] | Q1=0.1W1 |  | kN
[8 empty] | ΣQp=Q+Q1 |  | kN
[8 empty] | ΣNs |  | kN
[8 empty] | 改良体に作用する 水平荷重 | B | [m] | 2 | 2 | 2 | 2 | 1 | 1 | 1 | 1 | 2 | 3 | 3 | 2 | 1 | 1 | 1 | 1 | 2 | 3 | 3 | 2
| NL :上鉛直荷重時軸力 |  | (kN) | [5 empty] | D | [m] | 1 |  | 2 | 1 | 1 | 1 | 1 | 1 | 2 | 2 | 2 | 2 | 1 | 1 | 1 | 1 | 1 | 1 | 1 | 1
| 地震時変動率[上部] |  |  |  | 地域係数Ｚ |  |  |  | Df | [m] | 1.08 | 1.08 | 1.08 | 1.08 | 1.08 | 1.08 | 1.08 | 1.08 | 1.08 | 1.08 | 1.08 | 1.08 | 1.08 | 1.08 | 1.08 | 1.08 | 1.08 | 1.08 | 1.08 | 1.08
| 地震時変動率[基礎] |  |  |  | 0.8 |  |  |  | NL | [kN]
| Wf :基礎重量 |  | (kN) | [5 empty] | NE | [kN] | -28 | -30 | -30 | -28 | 4 | 5 | 5 | 4 | -2 | -2 | -2 | -2 | -6 | -7 | -7 | -6 | 32 | 34 | 34 | 32
| n :改良体本数 | [7 empty] | Ns=NL+NE | [kN]
[9 empty] | ΣQp・Ns/ΣNs | [kN]
[9 empty] | Wf | [kN]
(2) 原地盤の水平方向地盤反力係数kh | [8 empty] | n | [本] | 2 |  | 4 |  | 1 | 1 | 1 | 1 | 4 | 6 | 6 | 4 | 1 | 1 | 1 | 1 | 2 | 3 | 3 | 2
| kh = (1/30) ・α・Eo・（b/30）-3/4・102 | [7 empty] | Kbase=0.1Z |  | 0.08 | 0.08 | 0.08 | 0.08 | 0.08 | 0.08 | 0.08 | 0.08 | 0.08 | 0.08 | 0.08 | 0.08 | 0.08 | 0.08 | 0.08 | 0.08 | 0.08 | 0.08 | 0.08 | 0.08
Kbase・Wf
QP
|  | α:係数 | [6 empty] | Qp/n | [kN/本]
|  | Eo:地盤のヤング率 (=7・N・100 kN/㎡） | [5 empty] | 水平方向 地盤反力 係数 | α |  | 4 | 4 | 4 | 4 | 4 | 4 | 4 | 4 | 4 | 4 | 4 | 4 | 4 | 4 | 4 | 4 | 4 | 4 | 4 | 4
|  | b:改良体幅（直角方向） |  | (m) |  |  |  |  | 上部N値 |  | 1 | 1 | 1 | 1 | 1 | 1 | 1 | 1 | 1 | 1 | 1 | 1 | 1 | 1 | 1 | 1 | 1 | 1 | 1 | 1
[9 empty] | Eo | [kN/m2]
(3) 群杭効果を考慮した地盤反力係数k'h | [8 empty] | b | [m] |  |  |  |  | 1 | 1 | 1 | 1 | 1 | 1 | 1 | 1 | 1 | 1 | 1 | 1 | 1 | 1 | 1 | 1
| イ)加力直角方向め群杭係数μ1 | [7 empty] | kh
| μ1' = {1- 0.2・(3-R) } | [6 empty] | 群杭効果を考慮した 地盤反力係数 | d | [m] | 1 | 1 | 1 | 1 | 1 | 1 | 1 | 1 | 1 | 1 | 1 | 1 | 1 | 1 | 1 | 1 | 1 | 1 | 1 | 1
|  | R:d/b | b:改良体幅 d:改良体間隔 (m) | [5 empty] | b | [m] | 1 | 1 | 1 | 1 | 1 | 1 | 1 | 1 | 1 | 1 | 1 | 1 | 1 | 1 | 1 | 1 | 1 | 1 | 1 | 1
| μ1'' =kh1''/kh | [7 empty] | R
|  | kh'' = (1/30) ・α・Eo・（B/30）-3/4・102 | [6 empty] | μ1'
|  | α:係数 | [6 empty] | B | [m]
|  | Eo:地盤のヤング率 (=7・N・100 kN/㎡） | [6 empty] | kh''
|  | B:改良体幅 | (cm) | [5 empty] | μ1''
| μ1= max(μ1',μ1'') | [7 empty] | μ1
μ2
| ロ)加力方向の群杭係数μ2 | [7 empty] | μ
| μ2 = {1- 0.3・(3-R) } | [7 empty] | k'h
|  | R:d/b | [5 empty] | 曲げモーメントの算定 | Fc | [kN/m2] | 700 | [7 empty] | 700 |  |  |  | 700 |  |  |  | 700
[9 empty] | Ep | [kN/m2]
| μ = μ 1 ・μ 2 | [7 empty] | Ip | [m３]
| k'h = μ ・kh | [7 empty] | β
[9 empty] | L | [m] |  |  |  |  | 16.2 | 16.2 | 16.2 | 16.2 | 16.2 | 16.2 | 16.2 | 16.2 | 16.2 | 16.2 | 16.2 | 16.2 | 16.2 | 16.2 | 16.2 | 16.2
(4) 曲げモーメントの算定 | [8 empty] | z
| 地中部最大曲げモーメントMmax , 杭頭部曲げモーメントMoは, | [7 empty] | RMmax
| Mmax= ( Qp/ 2β)・RMmax |  |  |  | (kNm) |  |  |  | RMo
| Mo= ( Qp/ 2β)・RMo |  |  |  | (kNm) |  |  |  | αr
| Md=max(Mmax,Mo) |  |  |  | (kNm) |  |  |  | Mmax | [kN・m]
|  | Qp : 1本の改良体の作用する水平荷重 |  |  |  | (kN) |  |  | Mo | [kN・m]
|  | β: (k'h・b/4Ep・Ip)1/4 | [6 empty] | Md | [kN・m]
|  | Ep : 改良体のヤング率 （180Fc kN/㎡） |  |  |  | (kN/㎡） |  | 縁応力度の チェック | Wp | [kN]
|  | Ip:改良体の断面２次モーメント |  |  |  | (m3） |  |  | σmax | [kN/m2]
|  | RMmax:RMo:曲げモーメントに関する係数 | [6 empty] | fc | [kN/m2]
|  | αr:杭頭固定度 |  | 0 | ※杭頭曲げは生じないものとする。 |  |  |  | fc>σmax
[9 empty] | σmin | [kN/m2]
(5) 曲げによる縁応力度の算定 | [8 empty] | ft | [kN/m2]
| σmax= （Wp/Ap） + Md/(2Ip/b) |  |  |  | (kN/㎡） |  |  |  | ft<σmin
| σmin= （Wp/Ap） - Md/(2Ip/b) |  |  |  | (kN/㎡） |  |  | せん断 応力度の チェック | Ap | [m2]
|  | Wp:改良体にかかる地震時鉛直荷重 |  |  | (kN） |  |  |  | σn | [kN/m2]
|  | Wp=(NL+NE+Wf)/n | [6 empty] | Fr | [kN/m2]
|  | n:改良体本数 | [6 empty] | fr | [kN/m2]
[9 empty] | τmax | [kN/m2]
(6) 縁応力度のチェック | [8 empty] | fr>τmax
| 許容圧縮応力度fc=2/3・Fc |  |  | >σmax
| 許容引張応力度ft=-0.2・fc |  |  | <σmin
(7) せん断応力度のチェック
τmax=χ・τ=χ・(Qp/Ap)
設計せん断強さ Fr = min｛(0.3Fc+σn・tanφ), 0.5Fc｝
設計せん断応力度fr=2/3・Fr > τmax
χ:形状係数（円形1.33）
|  | σn:せん断に作用する垂直応力（Qp/Ap） |  |  |  | (kN/㎡）
φ:改良体の内部摩擦角（30°）
Ap:一本当りの改良体の面積

## Sheet3
線形弾性地盤反力法による杭の計算の各種係数値
| 固定度 | αr= | 0.25 | 半固定 | 固定度 | αr= | 0 | 自由 | Ｎ | ￠ | Ｎc | Ｎr | Ｎq
z | Rmax | Rm0 | R1m | Ry0 | Rmax | Rm0 | R1m | Ry0 | 0 | 0 | 5.1
0.5 | 0.035 | 0.242 | 0.335 | 4.548 | 0.192 | 0 | 0.211 | 6.01 | 0 | 1
0.6 | 0.046 | 0.281 | 0.392 | 3.829 | 0.23 | 0 | 0.253 | 5.016 | 0 | 2
0.7 | 0.061 | 0.312 | 0.443 | 3.333 | 0.268 | 0 | 0.295 | 4.312 | 0 | 3
0.8 | 0.083 | 0.331 | 0.486 | 2.977 | 0.306 | 0 | 0.337 | 3.789 | 0 | 4
0.9 | 0.111 | 0.34 | 0.525 | 2.712 | 0.343 | 0 | 0.378 | 3.388 | 0 | 5
1 | 0.145 | 0.339 | 0.559 | 2.509 | 0.379 | 0 | 0.419 | 3.075 | 0 | 6
1.1 | 0.184 | 0.331 | 0.591 | 2.35 | 0.414 | 0 | 0.46 | 2.827 | 0 | 7
1.2 | 0.225 | 0.319 | 0.623 | 2.22 | 0.448 | 0 | 0.499 | 2.628 | 0 | 8
1.3 | 0.267 | 0.305 | 0.654 | 2.113 | 0.48 | 0 | 0.537 | 2.468 | 0 | 9
1.4 | 0.307 | 0.292 | 0.685 | 2.024 | 0.51 | 0 | 0.574 | 2.341 | 0 | 10
1.5 | 0.344 | 0.28 | 0,717 | 1.952 | 0.538 | 0 | 0.61 | 2.239 | 0 | 11
1.6 | 0.377 | 0.27 | 0.748 | 1.893 | 0.563 | 0 | 0.643 | 2.159 | 0 | 12
1.7 | 0.407 | 0.262 | 0.778 | 1.845 | 0.585 | 0 | 0.673 | 2.098 | 0 | 13
1.8 | 0.432 | 0.256 | 0.807 | 1.808 | 0.604 | 0 | 0.701 | 2.051 | 0 | 14
1.9 | 0.453 | 0.252 | 0.834 | 1.779 | 0.62 | 0 | 0.726 | 2.018 |  | 15
2 | 0.471 | 0.249 | 0.858 | 1.759 | 0.632 | 0 | 0.747 | 1.994 |  | 16
2.1 | 0.484 | 0.247 | 0.88 | 1.744 | 0.642 | 0 | 0.765 | 1.979 |  | 17
2.2 | 0.494 | 0.246 | 0.898 | 1.735 | 0.649 | 0 | 0.779 | 1.97 |  | 18
2.3 | 0.501 | 0.246 | 0.913 | 1.73 | 0.653 | 0 | 0.789 | 1.966 |  | 19
2.4 | 0.505 | 0.246 | 0.925 | 1.728 | 0.656 | 0 | 0.796 | 1.965 |  | 20
2.5 | 0.508 | 0.246 | 0.933 | 1.728 | 0.657 | 0 | 0.801 | 1.967 |  | 21
2.6 | 0.509 | 0.247 | 0.939 | 1.729 | 0.657 | 0 | 0.803 | 1.971 |  | 22
2.7 | 0.509 | 0.247 | 0.942 | 1.732 | 0.656 | 0 | 0.803 | 1.975 |  | 23
2.8 | 0.507 | 0.248 | 0.944 | 1.734 | 0.655 | 0 | 0.802 | 1.979 |  | 24
2.9 | 0.506 | 0.248 | 0.943 | 1.737 | 0.653 | 0 | 0.8 | 1.984 |  | 25
3 | 0.504 | 0.249 | 0.943 | 1.74 | 0.652 | 0 | 0.798 | 1.988 |  | 26
3.1 | 0.504 | 0.249 | 0.943 | 1.74 | 0.652 | 0 | 0.798 | 1.988 |  | 27
3.2 | 0.501 | 0.249 | 0.939 | 1.745 | 0.649 | 0 | 0.793 | 1.994 |  | 28
3.3 | 0.501 | 0.249 | 0.939 | 1.745 | 0.649 | 0 | 0.793 | 1.994 |  | 29
3.4 | 0.498 | 0.25 | 0.944 | 1.748 | 0.647 | 0 | 0.79 | 1.998 |  | 30
3.5 | 0.498 | 0.25 | 0.944 | 1.748 | 0.647 | 0 | 0.79 | 1.998 |  | 31
3.6 | 0.496 | 0.25 | 0.932 | 1.75 | 0.645 | 0 | 0.787 | 2.001 |  | 32
3.7 | 0.496 | 0.25 | 0.932 | 1.75 | 0.645 | 0 | 0.787 | 2.001 |  | 33
3.8 | 0.495 | 0.25 | 0.93 | 1.751 | 0.645 | 0 | 0.786 | 2.001 |  | 34
3.9 | 0.495 | 0.25 | 0.93 | 1.751 | 0.645 | 0 | 0.786 | 2.001 |  | 35
4 | 0.495 | 0.25 | 0.928 | 1.751 | 0.644 | 0 | 0.785 | 2.002 |  | 36
4.1 | 0.495 | 0.25 | 0.928 | 1.751 | 0.644 | 0 | 0.785 | 2.002 |  | 37
4.2 | 0.495 | 0.25 | 0.928 | 1.751 | 0.644 | 0 | 0.785 | 2.001 |  | 38
4.3 | 0.495 | 0.25 | 0.928 | 1.751 | 0.644 | 0 | 0.785 | 2.001 |  | 39
4.4 | 0.495 | 0.25 | 0.927 | 1.751 | 0.644 | 0 | 0.785 | 2.001 |  | 40
4.5 | 0.495 | 0.25 | 0.927 | 1.751 | 0.644 | 0 | 0.785 | 2.001
4.6 | 0.495 | 0.25 | 0.927 | 1.75 | 0.645 | 0 | 0.785 | 2
4.7 | 0.495 | 0.25 | 0.927 | 1.75 | 0.645 | 0 | 0.785 | 2
4.8 | 0.495 | 0.25 | 0.928 | 1.75 | 0.645 | 0 | 0.785 | 2
4.9 | 0.495 | 0.25 | 0.928 | 1.75 | 0.645 | 0 | 0.785 | 2
5 | 0.495 | 0.25 | 0.928 | 1.75 | 0.645 | 0 | 0.785 | 2

## Sheet1
0.35 | 0.6 | 7.5 | 1 | 1
0.4 | 0.6 | 7.5 | 1 | 1
0.45 | 0.6 | 7.5 | 1 | 1
0.5 | 0.6 | 7.5 | 1 | 1
|  | 7.5 | 1 | 1
0.35 | 0.65 | 7.5 | 1 | 1
0.4 | 0.65 | 7.5 | 1 | 1
0.45 | 0.65 | 7.5 | 1 | 1
0.5 | 0.65 | 7.5 | 1 | 1
|  | 7.5 | 1 | 1
0.35 | 0.7 | 7.5 | 1 | 1
0.4 | 0.7 | 7.5 | 1 | 1
0.45 | 0.7 | 7.5 | 1 | 1
0.5 | 0.7 | 7.5 | 1 | 1
|  |  | 1 | 1
|  |  | 1 | 1
0.35 | 0.75 | 7.5 | 1 | 1
0.4 | 0.75 | 7.5 | 1 | 1
0.45 | 0.75 | 7.5 | 1 | 1
0.5 | 0.75 | 7.5 | 1 | 1
|  |  | 1 | 1
0.35 | 0.8 | 7.5 | 1 | 1
0.4 | 0.8 | 7.5 | 1 | 1
0.45 | 0.8 | 7.5 | 1 | 1
0.5 | 0.8 | 7.5 | 1 | 1
|  |  | 0.6 | 0.6 | 0.65

## Sheet2
ΣQp＝ | 448.3
|  |  | ka | vd | kc | vc | N
|  |  | 1.7 | 0.3 | 0.8 | 0.3 | 2
| XL | 合格判定値 |  |  | Xf | 配合強度 |  |  | XL
| Fc | 設計基準強度 |  |  | αt | 割増係数 |  |  | ka | 検査手法Aの合格判定係数
| ｋ | 合格判定係数 | [6 empty] | σd | 設計で設定するコアの一軸圧縮強さの標準偏差
| σ | 標準偏差 | [6 empty] | Vd | 設計で設定するコアの一軸圧縮強さの変動係数 | [6 empty] | 8 | 9
[17 empty] | 1.4 | 1.3
| XL＝Fc+k・σ | [7 empty] | XL＝Fc+k・σ
XL＝Fc+ka・Fc・Vd/(1-1.3Vd)
[9 empty] | 採取ヶ所数N | 1 | 2 | 3 | 4 | 5 | 6 | 7
[9 empty] | 検査手法Aの合格判定係数ka | 1.9 | 1.7 | 1.6 | 1.5 | 1.5 | 1.5 | 1.4
[8 empty] | ka | Fc | Vd | Fc・Vd | 1-1.3Vd | σ | ka・σ | XL=Fc+ka・σ
[8 empty] | 1.7 | 800 | 0.3
quc=Xf=XL+kc・σ/(N^0.5)
| quc | 現場で築造されたロットの平均値
quc=XL/(1-kc・Vc/(N^0.5))
| σc | 現場で設定するコアの一軸圧縮強さの標準偏差
| Vc | 設計で設定するコアの一軸圧縮強さの変動係数
| kc | 合格確率を確保するための係数（標準正規確率変数）
2.4
| kc=φ^(-1)(L(p)) | [6 empty] | ka | Vd |  | φ-1 | L(p) | kc | Vc | N
| φ^(-1) | [6 empty] | 1.7 | 0.3 |  |  | 0.8 |  | 0.8 | 2
(L(p))
| αt | 割増係数
| αt＝ | Xf/Fc
| αt＝ | 1/Fc・XL/(1-kc・Vc/N^0.5)
(1+ka・Vd/(1-1.3Vd))/(1-kc・Vc/N^0.5)

## Sheet4
FG33 | 7.75 | 7.4 | [5 empty] | 0.35 | 1.5
FG32 |  |  | 7.2 | 7.2 | 7.2 | 7.2 | 7.55 | 0.35 | 1.3
FG31 |  | 7.4 | 7.2 | 7.2 |  |  |  | 0.35 | 0.9
FG32 |  |  |  |  | 7.2 | 7.2 | 7.55 | 0.35 | 1.3
FG31 | 10.56 | 7.04 | 7.66 | 3.84 | 6.7 |  |  | 0.35 | 0.9
FG32 | 10.56 | 7.04 | 7.66 | 3.84 | 6.7 |  |  | 0.35 | 1.3
FG31 | 7.75 | 7.4 | 7.2 | 7.2 | 7.2 |  |  | 0.3 | 0.9
FG32 | [5 empty] | 7.2 | 7.55 | 0.3 | 1.4
FG31 |  | 7.4 | 7.2 |  |  |  |  | 0.3 | 0.9
FG32 |  |  |  | 7.2 | 7.2 | 7.2 | 7.55 | 0.3 | 1.3
FG31 |  |  |  |  | 0 |  |  | 0.3 | 0.9
| 10.56 | 7.04 | 7.66 | 3.84 | 6.7 |  |  | 0.3 | 1.05
FG32 | 10.56 | 7.04 | 7.66 | 3.84 | 6.7 |  |  | 0.3 | 1.4